## Summary
Protocol date | 2026-03-22
Protocol created | 2026-03-22T15:58:03
Session note (optional) | Kaapeliliitoksien testaus
PSU *IDN? | Agilent Technologies,N5741A,US08A0179G,A.05.06,REV:E
DMM *IDN? | OWON,XDM3051,1828478,V2.11.0,2
Measurement window | 3.0 s total, report last 2.0 s (t >= 1.0 s)
Sample rate (target) | 50 Hz
Meas_ID | Label (optional) | Timestamp | I_set (A) | Duration (s) | V_mean_last2s (V) | V_std_last2s (V) | V_max_last2s (V) | I_mean_last2s (A) | I_std_last2s (A) | R_report (mΩ) | N_total | N_steady
1 | 100uohm 0,5% R | 2026-03-22T15:58:57 | 100 | 3 | 0.00998587 | 5.849009e-07 | 0.009986379 | 100 | 0 | 0.0998587 | 17 | 11 | Validointi vastus
2 | Harjattu+rasvattu | 2026-03-22T16:07:57 | 100 | 3 | 0.0399269 | 0.001511482 | 0.04038455 | 100 | 0 | 0.399269 | 17 | 11
3 | Harjattu+rasvattu 2 | 2026-03-22T16:09:28 | 100 | 3 | 0.04037993 | 1.848705e-06 | 0.04038186 | 100 | 0 | 0.4037993 | 17 | 11
4 | Harjattu+rasvattu 3 | 2026-03-22T16:10:18 | 100 | 3 | 0.04038181 | 2.743614e-06 | 0.04038487 | 100 | 0 | 0.4038181 | 17 | 11
5 | ei harjausta, liitimen oma rasva | 2026-03-22T16:15:34 | 100 | 3 | 0.04135296 | 3.770953e-06 | 0.04135795 | 100 | 0 | 0.4135296 | 17 | 11
6 | ei harjausta, liitimen oma rasva 2 | 2026-03-22T16:16:15 | 100 | 3 | 0.04135192 | 3.86672e-06 | 0.04135877 | 100 | 0 | 0.4135192 | 17 | 11
7 | ei harjausta, liitimen oma rasva 3 | 2026-03-22T16:16:36 | 100 | 3 | 0.04135897 | 1.985195e-06 | 0.04136142 | 100 | 0 | 0.4135897 | 17 | 11
8 | Suolavesi, ilman rasvaa | 2026-03-22T16:23:24 | 100 | 3 | 0.04170313 | 7.174791e-06 | 0.04171193 | 100 | 0 | 0.4170313 | 17 | 11
9 | Suolavesi, ilman rasvaa 2 | 2026-03-22T16:24:46 | 100 | 3 | 0.04173505 | 4.380181e-06 | 0.04174002 | 100 | 0 | 0.4173505 | 17 | 11
10 | Suolavesi, ilman rasvaa 3 | 2026-03-22T16:25:19 | 100 | 3 | 0.04174305 | 2.268098e-06 | 0.04174596 | 100 | 0 | 0.4174305 | 17 | 11
Kiristysmomentit 20Nm
Liitintyyppi Ouneva OL 25-95 Al/CU
Johdin 70mm2 Al 0.92m pitkä
| Liitokselle tehty toimenpide | µΩ | Ero harjattu + rasvattu µΩ |  |  |  | Yhden liitoksen kokonaisresistanssi µΩ
| Harjattu+rasvattu | 402.2955 | Tehty kaikkien ohjeiden mukaan |  |  |  | 27.00487 | Harjattu+rasvattu
| ei harjausta, liitimen oma rasva | 413.5462 | 11.25075 |  |  |  | 32.63024 | ei harjausta, liitimen oma rasva
| Suolavesi, ilman rasvaa | 417.2708 | 14.97532 |  |  |  | 34.49253 | Suolavesi, ilman rasvaa
Ei harjausta, liitimen oma rasva
| Tehohäviöt eri virroilla [A] | P häviön kasvu per liitin [W]
| 271 | 0.413133 | 271 A on teoreettinen maksimi SFS 6000 Taulukko B.52.13 tapa G PEX alumiinijohtimelle. Todellinen 70mm2 johtimen suoja 125A gg sulake. Lähes kaikissa tapauksissa todellinen kuormitusvirta huomattavasti alhaisempi kuten 50A. P häviön kaskuv per. liitin kuvaa miten paljon häviötehoa syntyy lisää verrattuna oikein tehtyyn liitokseen joka on harjattu ja rasvattu.
| 187 | 0.1967136589
| 125 | 0.08789645
| 50 | 0.01406343
Suolavesi, ilman rasvaa
| Tehohäviöt eri virroilla [A] | P häviön kasvu per liitin [W]
| 271 | 0.5499014
| 187 | 0.2618361
| 125 | 0.1169947
| 50 | 0.01871916
Oikeintehty liitos tehohäviö
| Tehohäviöt eri virroilla [A] | P häviö liitin [W]
| 271 | 0.9916323
| 187 | 0.4721666
| 125 | 0.2109755
| 50 | 0.03375609
Johtimen reisistanssi
| pituus | 0.92 | m
| poikkipinta-ala | 70 | mm2
| alumiinin ominaisresistanssi | 2.65e-08
| Johtimen laskettu resistanssi | 348.2857 | µΩ
| Suolavesi, ilman rasvaa. Tämän lisäksi toinen liitin kiristetty löysälle lyhyellä kuusiokoloavaimella. Ei ole vaaditussa 20Nm momentissa. | 428 | µΩ
| ero momenttiin kiristettyyn. | 10.72922 | µΩ

## Samples
Meas_ID | Label | I_set (A) | t (s) | V (V) | I (A) | R (mΩ)
1 | 100uohm 0,5% R | 100 | 3.8e-06 | 1.528595e-05 | 99.98 | 0.0001528901
1 | 100uohm 0,5% R | 100 | 0.2154017 | 1.528595e-05 | 99.99 | 0.0001528748
1 | 100uohm 0,5% R | 100 | 0.3790304 | 1.528595e-05 | 100 | 0.0001528595
1 | 100uohm 0,5% R | 100 | 0.5649733 | 1.528595e-05 | 100 | 0.0001528595
1 | 100uohm 0,5% R | 100 | 0.7517033 | 1.528595e-05 | 100 | 0.0001528595
1 | 100uohm 0,5% R | 100 | 0.9258993 | 1.528595e-05 | 100 | 0.0001528595
1 | 100uohm 0,5% R | 100 | 1.10863 | 0.009985259 | 100 | 0.09985259
1 | 100uohm 0,5% R | 100 | 1.279313 | 0.009985259 | 100 | 0.09985259
1 | 100uohm 0,5% R | 100 | 1.458045 | 0.009985259 | 100 | 0.09985259
1 | 100uohm 0,5% R | 100 | 1.628575 | 0.009985259 | 100 | 0.09985259
1 | 100uohm 0,5% R | 100 | 1.80689 | 0.009985259 | 100 | 0.09985259
1 | 100uohm 0,5% R | 100 | 2.010384 | 0.009986379 | 100 | 0.09986379
1 | 100uohm 0,5% R | 100 | 2.182976 | 0.009986379 | 100 | 0.09986379
1 | 100uohm 0,5% R | 100 | 2.3537526 | 0.009986379 | 100 | 0.09986379
1 | 100uohm 0,5% R | 100 | 2.532163 | 0.009986379 | 100 | 0.09986379
1 | 100uohm 0,5% R | 100 | 2.702892 | 0.009986379 | 100 | 0.09986379
1 | 100uohm 0,5% R | 100 | 2.881515 | 0.009986379 | 100 | 0.09986379
2 | Harjattu+rasvattu | 100 | 2.900022e-06 | 2.743382e-05 | 99.99 | 0.0002743656
2 | Harjattu+rasvattu | 100 | 0.2001682 | 0.03536961 | 99.99 | 0.3537315
2 | Harjattu+rasvattu | 100 | 0.3835562 | 0.03536961 | 100 | 0.3536961
2 | Harjattu+rasvattu | 100 | 0.5549572 | 0.03536961 | 100 | 0.3536961
2 | Harjattu+rasvattu | 100 | 0.7276824 | 0.03536961 | 100 | 0.3536961
2 | Harjattu+rasvattu | 100 | 0.8890478 | 0.03536961 | 100 | 0.3536961
2 | Harjattu+rasvattu | 100 | 1.049295 | 0.03536961 | 100 | 0.3536961
2 | Harjattu+rasvattu | 100 | 1.211694 | 0.0403807 | 100 | 0.403807
2 | Harjattu+rasvattu | 100 | 1.411932 | 0.0403807 | 100 | 0.403807
2 | Harjattu+rasvattu | 100 | 1.595811 | 0.0403807 | 100 | 0.403807
2 | Harjattu+rasvattu | 100 | 1.792516 | 0.0403807 | 100 | 0.403807
2 | Harjattu+rasvattu | 100 | 1.963133 | 0.0403807 | 100 | 0.403807
2 | Harjattu+rasvattu | 100 | 2.141741 | 0.04038455 | 100 | 0.4038455
2 | Harjattu+rasvattu | 100 | 2.312454 | 0.04038455 | 100 | 0.4038455
2 | Harjattu+rasvattu | 100 | 2.490839 | 0.04038455 | 100 | 0.4038455
2 | Harjattu+rasvattu | 100 | 2.701935 | 0.04038455 | 100 | 0.4038455
2 | Harjattu+rasvattu | 100 | 2.879193 | 0.04038455 | 100 | 0.4038455
3 | Harjattu+rasvattu 2 | 100 | 2.300018e-06 | 2.735298e-05 | 99.99 | 0.0002735572
3 | Harjattu+rasvattu 2 | 100 | 0.2245317 | 0.04037324 | 99.99 | 0.4037728
3 | Harjattu+rasvattu 2 | 100 | 0.4094534 | 0.04037324 | 100 | 0.4037324
3 | Harjattu+rasvattu 2 | 100 | 0.6019675 | 0.04037324 | 100 | 0.4037324
3 | Harjattu+rasvattu 2 | 100 | 0.7881383 | 0.04037324 | 100 | 0.4037324
3 | Harjattu+rasvattu 2 | 100 | 0.9821717 | 0.04037324 | 100 | 0.4037324
3 | Harjattu+rasvattu 2 | 100 | 1.153107 | 0.04037832 | 100 | 0.4037832
3 | Harjattu+rasvattu 2 | 100 | 1.33051 | 0.04037832 | 100 | 0.4037832
3 | Harjattu+rasvattu 2 | 100 | 1.503609 | 0.04037832 | 100 | 0.4037832
3 | Harjattu+rasvattu 2 | 100 | 1.703776 | 0.04037832 | 100 | 0.4037832
3 | Harjattu+rasvattu 2 | 100 | 1.890032 | 0.04037832 | 100 | 0.4037832
3 | Harjattu+rasvattu 2 | 100 | 2.066908 | 0.04037832 | 100 | 0.4037832
3 | Harjattu+rasvattu 2 | 100 | 2.231643 | 0.04038186 | 100 | 0.4038186
3 | Harjattu+rasvattu 2 | 100 | 2.432402 | 0.04038186 | 100 | 0.4038186
3 | Harjattu+rasvattu 2 | 100 | 2.605167 | 0.04038186 | 100 | 0.4038186
3 | Harjattu+rasvattu 2 | 100 | 2.801475 | 0.04038186 | 100 | 0.4038186
3 | Harjattu+rasvattu 2 | 100 | 2.993467 | 0.04038186 | 100 | 0.4038186
4 | Harjattu+rasvattu 3 | 100 | 2.299988e-06 | 2.616238e-05 | 99.99 | 0.00026165
4 | Harjattu+rasvattu 3 | 100 | 0.2074654 | 2.616238e-05 | 99.99 | 0.00026165
4 | Harjattu+rasvattu 3 | 100 | 0.3926383 | 0.04037764 | 100 | 0.4037764
4 | Harjattu+rasvattu 3 | 100 | 0.5632355 | 0.04037764 | 100 | 0.4037764
4 | Harjattu+rasvattu 3 | 100 | 0.7510519 | 0.04037764 | 100 | 0.4037764
4 | Harjattu+rasvattu 3 | 100 | 0.9219771 | 0.04037764 | 100 | 0.4037764
4 | Harjattu+rasvattu 3 | 100 | 1.100585 | 0.04037764 | 100 | 0.4037764
4 | Harjattu+rasvattu 3 | 100 | 1.271415 | 0.04037764 | 100 | 0.4037764
4 | Harjattu+rasvattu 3 | 100 | 1.441406 | 0.04038103 | 100 | 0.4038103
4 | Harjattu+rasvattu 3 | 100 | 1.633891 | 0.04038103 | 100 | 0.4038103
4 | Harjattu+rasvattu 3 | 100 | 1.821954 | 0.04038103 | 100 | 0.4038103
4 | Harjattu+rasvattu 3 | 100 | 2.008154 | 0.04038103 | 100 | 0.4038103
4 | Harjattu+rasvattu 3 | 100 | 2.186153 | 0.04038103 | 100 | 0.4038103
4 | Harjattu+rasvattu 3 | 100 | 2.389289 | 0.04038487 | 100 | 0.4038487
4 | Harjattu+rasvattu 3 | 100 | 2.561132 | 0.04038487 | 100 | 0.4038487
4 | Harjattu+rasvattu 3 | 100 | 2.76242 | 0.04038487 | 100 | 0.4038487
4 | Harjattu+rasvattu 3 | 100 | 2.964631 | 0.04038487 | 100 | 0.4038487
5 | ei harjausta, liitimen oma rasva | 100 | 2.299988e-06 | 3.304484e-05 | 99.98 | 0.0003305145
5 | ei harjausta, liitimen oma rasva | 100 | 0.2115096 | 3.304484e-05 | 99.99 | 0.0003304814
5 | ei harjausta, liitimen oma rasva | 100 | 0.3899642 | 3.304484e-05 | 100 | 0.0003304484
5 | ei harjausta, liitimen oma rasva | 100 | 0.5665102 | 0.04134822 | 100 | 0.4134822
5 | ei harjausta, liitimen oma rasva | 100 | 0.7446705 | 0.04134822 | 100 | 0.4134822
5 | ei harjausta, liitimen oma rasva | 100 | 0.9171126 | 0.04134822 | 100 | 0.4134822
5 | ei harjausta, liitimen oma rasva | 100 | 1.087505 | 0.04134822 | 100 | 0.4134822
5 | ei harjausta, liitimen oma rasva | 100 | 1.266252 | 0.04134822 | 100 | 0.4134822
5 | ei harjausta, liitimen oma rasva | 100 | 1.452121 | 0.04134822 | 100 | 0.4134822
5 | ei harjausta, liitimen oma rasva | 100 | 1.624094 | 0.04135282 | 100 | 0.4135282
5 | ei harjausta, liitimen oma rasva | 100 | 1.787643 | 0.04135282 | 100 | 0.4135282
5 | ei harjausta, liitimen oma rasva | 100 | 1.98284 | 0.04135282 | 100 | 0.4135282
5 | ei harjausta, liitimen oma rasva | 100 | 2.177521 | 0.04135282 | 100 | 0.4135282
5 | ei harjausta, liitimen oma rasva | 100 | 2.365183 | 0.04135282 | 100 | 0.4135282
5 | ei harjausta, liitimen oma rasva | 100 | 2.537982 | 0.04135795 | 100 | 0.4135795
5 | ei harjausta, liitimen oma rasva | 100 | 2.764124 | 0.04135795 | 100 | 0.4135795
5 | ei harjausta, liitimen oma rasva | 100 | 2.940311 | 0.04135795 | 100 | 0.4135795
6 | ei harjausta, liitimen oma rasva 2 | 100 | 1.54e-05 | 3.200512e-05 | 99.98 | 0.0003201152
6 | ei harjausta, liitimen oma rasva 2 | 100 | 0.1827585 | 3.200512e-05 | 99.99 | 0.0003200832
6 | ei harjausta, liitimen oma rasva 2 | 100 | 0.354819 | 3.200512e-05 | 100 | 0.0003200512
6 | ei harjausta, liitimen oma rasva 2 | 100 | 0.5547587 | 3.200512e-05 | 100 | 0.0003200512
6 | ei harjausta, liitimen oma rasva 2 | 100 | 0.7383109 | 3.200512e-05 | 100 | 0.0003200512
6 | ei harjausta, liitimen oma rasva 2 | 100 | 0.935309 | 0.04134811 | 100 | 0.4134811
6 | ei harjausta, liitimen oma rasva 2 | 100 | 1.105832 | 0.04134811 | 100 | 0.4134811
6 | ei harjausta, liitimen oma rasva 2 | 100 | 1.284186 | 0.04134811 | 100 | 0.4134811
6 | ei harjausta, liitimen oma rasva 2 | 100 | 1.470941 | 0.04134811 | 100 | 0.4134811
6 | ei harjausta, liitimen oma rasva 2 | 100 | 1.643802 | 0.04134811 | 100 | 0.4134811
6 | ei harjausta, liitimen oma rasva 2 | 100 | 1.848247 | 0.04134811 | 100 | 0.4134811
6 | ei harjausta, liitimen oma rasva 2 | 100 | 2.058761 | 0.04135437 | 100 | 0.4135437
6 | ei harjausta, liitimen oma rasva 2 | 100 | 2.245032 | 0.04135437 | 100 | 0.4135437
6 | ei harjausta, liitimen oma rasva 2 | 100 | 2.421955 | 0.04135437 | 100 | 0.4135437
6 | ei harjausta, liitimen oma rasva 2 | 100 | 2.586568 | 0.04135437 | 100 | 0.4135437
6 | ei harjausta, liitimen oma rasva 2 | 100 | 2.787308 | 0.04135437 | 100 | 0.4135437
6 | ei harjausta, liitimen oma rasva 2 | 100 | 2.960163 | 0.04135877 | 100 | 0.4135877
7 | ei harjausta, liitimen oma rasva 3 | 100 | 2.300018e-06 | 3.053976e-05 | 99.98 | 0.0003054587
7 | ei harjausta, liitimen oma rasva 3 | 100 | 0.1840663 | 3.053976e-05 | 99.99 | 0.0003054281
7 | ei harjausta, liitimen oma rasva 3 | 100 | 0.3733287 | 0.04135637 | 100 | 0.4135637
7 | ei harjausta, liitimen oma rasva 3 | 100 | 0.577086 | 0.04135637 | 100 | 0.4135637
7 | ei harjausta, liitimen oma rasva 3 | 100 | 0.7880245 | 0.04135637 | 100 | 0.4135637
7 | ei harjausta, liitimen oma rasva 3 | 100 | 0.9741986 | 0.04135637 | 100 | 0.4135637
7 | ei harjausta, liitimen oma rasva 3 | 100 | 1.151244 | 0.04135637 | 100 | 0.4135637
7 | ei harjausta, liitimen oma rasva 3 | 100 | 1.329722 | 0.04135777 | 100 | 0.4135777
7 | ei harjausta, liitimen oma rasva 3 | 100 | 1.500438 | 0.04135777 | 100 | 0.4135777
7 | ei harjausta, liitimen oma rasva 3 | 100 | 1.67901 | 0.04135777 | 100 | 0.4135777
7 | ei harjausta, liitimen oma rasva 3 | 100 | 1.885836 | 0.04135777 | 100 | 0.4135777
7 | ei harjausta, liitimen oma rasva 3 | 100 | 2.077536 | 0.04135777 | 100 | 0.4135777
7 | ei harjausta, liitimen oma rasva 3 | 100 | 2.242599 | 0.04135777 | 100 | 0.4135777
7 | ei harjausta, liitimen oma rasva 3 | 100 | 2.430704 | 0.04136142 | 100 | 0.4136142
7 | ei harjausta, liitimen oma rasva 3 | 100 | 2.617195 | 0.04136142 | 100 | 0.4136142
7 | ei harjausta, liitimen oma rasva 3 | 100 | 2.790201 | 0.04136142 | 100 | 0.4136142
7 | ei harjausta, liitimen oma rasva 3 | 100 | 2.977486 | 0.04136142 | 100 | 0.4136142
8 | Suolavesi, ilman rasvaa | 100 | 2.599991e-06 | 3.90798e-05 | 99.99 | 0.0003908371
8 | Suolavesi, ilman rasvaa | 100 | 0.2249813 | 3.90798e-05 | 100 | 0.000390798
8 | Suolavesi, ilman rasvaa | 100 | 0.4120378 | 3.90798e-05 | 100 | 0.000390798
8 | Suolavesi, ilman rasvaa | 100 | 0.5861454 | 3.90798e-05 | 100 | 0.000390798
8 | Suolavesi, ilman rasvaa | 100 | 0.7686174 | 3.90798e-05 | 100 | 0.000390798
8 | Suolavesi, ilman rasvaa | 100 | 0.9565231 | 0.0416957 | 100 | 0.416957
8 | Suolavesi, ilman rasvaa | 100 | 1.128524 | 0.0416957 | 100 | 0.416957
8 | Suolavesi, ilman rasvaa | 100 | 1.288897 | 0.0416957 | 100 | 0.416957
8 | Suolavesi, ilman rasvaa | 100 | 1.451163 | 0.0416957 | 100 | 0.416957
8 | Suolavesi, ilman rasvaa | 100 | 1.651647 | 0.0416957 | 100 | 0.416957
8 | Suolavesi, ilman rasvaa | 100 | 1.812975 | 0.0416957 | 100 | 0.416957
8 | Suolavesi, ilman rasvaa | 100 | 1.974268 | 0.04170881 | 100 | 0.4170881
8 | Suolavesi, ilman rasvaa | 100 | 2.177268 | 0.04170881 | 100 | 0.4170881
8 | Suolavesi, ilman rasvaa | 100 | 2.347942 | 0.04170881 | 100 | 0.4170881
8 | Suolavesi, ilman rasvaa | 100 | 2.526282 | 0.04170881 | 100 | 0.4170881
8 | Suolavesi, ilman rasvaa | 100 | 2.702871 | 0.04170881 | 100 | 0.4170881
8 | Suolavesi, ilman rasvaa | 100 | 2.882065 | 0.04171193 | 100 | 0.4171193
9 | Suolavesi, ilman rasvaa 2 | 100 | 2.399989e-06 | 3.548877e-05 | 99.97 | 0.0003549942
9 | Suolavesi, ilman rasvaa 2 | 100 | 0.2111562 | 3.548877e-05 | 99.99 | 0.0003549232
9 | Suolavesi, ilman rasvaa 2 | 100 | 0.3948107 | 3.548877e-05 | 100 | 0.0003548877
9 | Suolavesi, ilman rasvaa 2 | 100 | 0.5649352 | 3.548877e-05 | 100 | 0.0003548877
9 | Suolavesi, ilman rasvaa 2 | 100 | 0.7377277 | 0.04172967 | 100 | 0.4172967
9 | Suolavesi, ilman rasvaa 2 | 100 | 0.962634 | 0.04172967 | 100 | 0.4172967
9 | Suolavesi, ilman rasvaa 2 | 100 | 1.139853 | 0.04172967 | 100 | 0.4172967
9 | Suolavesi, ilman rasvaa 2 | 100 | 1.318372 | 0.04172967 | 100 | 0.4172967
9 | Suolavesi, ilman rasvaa 2 | 100 | 1.498014 | 0.04172967 | 100 | 0.4172967
9 | Suolavesi, ilman rasvaa 2 | 100 | 1.69072 | 0.04172967 | 100 | 0.4172967
9 | Suolavesi, ilman rasvaa 2 | 100 | 1.90442 | 0.04173736 | 100 | 0.4173736
9 | Suolavesi, ilman rasvaa 2 | 100 | 2.080679 | 0.04173736 | 100 | 0.4173736
9 | Suolavesi, ilman rasvaa 2 | 100 | 2.259079 | 0.04173736 | 100 | 0.4173736
9 | Suolavesi, ilman rasvaa 2 | 100 | 2.429945 | 0.04173736 | 100 | 0.4173736
9 | Suolavesi, ilman rasvaa 2 | 100 | 2.592372 | 0.04173736 | 100 | 0.4173736
9 | Suolavesi, ilman rasvaa 2 | 100 | 2.792711 | 0.04174002 | 100 | 0.4174002
9 | Suolavesi, ilman rasvaa 2 | 100 | 2.956457 | 0.04174002 | 100 | 0.4174002
10 | Suolavesi, ilman rasvaa 3 | 100 | 2.300018e-06 | 3.300333e-05 | 99.98 | 0.0003300993
10 | Suolavesi, ilman rasvaa 3 | 100 | 0.1679562 | 3.300333e-05 | 99.99 | 0.0003300663
10 | Suolavesi, ilman rasvaa 3 | 100 | 0.3690849 | 3.300333e-05 | 100 | 0.0003300333
10 | Suolavesi, ilman rasvaa 3 | 100 | 0.5306192 | 0.04173947 | 100 | 0.4173947
10 | Suolavesi, ilman rasvaa 3 | 100 | 0.7429771 | 0.04173947 | 100 | 0.4173947
10 | Suolavesi, ilman rasvaa 3 | 100 | 0.9203814 | 0.04173947 | 100 | 0.4173947
10 | Suolavesi, ilman rasvaa 3 | 100 | 1.110582 | 0.04173947 | 100 | 0.4173947
10 | Suolavesi, ilman rasvaa 3 | 100 | 1.309733 | 0.04173947 | 100 | 0.4173947
10 | Suolavesi, ilman rasvaa 3 | 100 | 1.471297 | 0.04174279 | 100 | 0.4174279
10 | Suolavesi, ilman rasvaa 3 | 100 | 1.65744 | 0.04174279 | 100 | 0.4174279
10 | Suolavesi, ilman rasvaa 3 | 100 | 1.836368 | 0.04174279 | 100 | 0.4174279
10 | Suolavesi, ilman rasvaa 3 | 100 | 2.022513 | 0.04174279 | 100 | 0.4174279
10 | Suolavesi, ilman rasvaa 3 | 100 | 2.250195 | 0.04174279 | 100 | 0.4174279
10 | Suolavesi, ilman rasvaa 3 | 100 | 2.411544 | 0.04174279 | 100 | 0.4174279
10 | Suolavesi, ilman rasvaa 3 | 100 | 2.572931 | 0.04174596 | 100 | 0.4174596
10 | Suolavesi, ilman rasvaa 3 | 100 | 2.775934 | 0.04174596 | 100 | 0.4174596
10 | Suolavesi, ilman rasvaa 3 | 100 | 2.946494 | 0.04174596 | 100 | 0.4174596